## Sayfa1
Üretim Yılı | 1. Hat 2010
2. Hat 2012
Kapasite | 18000 ton/yıl
Üretim Teknolojisi | Taraklama- Yüksek Basınçlı Su ile Bağlama
Bağlama Tipi | Yüksek Basınçlı Su ile Bağlama
Desen | Bal peteği, düz, apertured
Hat Eni | 3200 mm (126 inch)
Çalışılan Gramaj Aralığı | 30-80 gr/m²
Dilimlenebilen Rulo Eni Aralığı | 10-3200 mm
Hammadde | Tencel, Viscose, Pamuk, Bambu, Polyester, Polypropylene, PLA, Low Melt Polyester
Maximum Rulo Çapı | 120 cm (47.24 inch)
Lif İnceliği | 1.2 - 3.3 denier, max. 60 mm stapel uzunluk
Bobin Çapı | 3 inch - 6 inch